## Лист1
Приложение. Состав самородного золота месторождения Павлик по данным определений СЭМ и РСМА
Погрешность измерения РСМА (1s, %) Hg=0,04, Cu=0,03, Sb=0,05, Fe=0,07. "-" содержания ниже погрешности анализа.
Для Sb измеренные значения не превысили 2 s. Для Cu содержания выше 1 s установлены во всех пробах, равные 2 s в точках 125-3-2, 103-3-2, 186-10-1к
Примечание: 1 - в графе №№ опр. - № обр.-№зерна-№точки замера; 2 - "к" - высокопробная кайма зерна.
Метод | Глубина отбора |  | №№ п/п | №№ опр. | Au | Ag | Cu | Hg | Fe | Σ | Пробность | Au/Ag
РСМА | 945 |  | 15 | 3 |  |  | ПЛК103
РСМА | 945 | 1 | 1 | 103 1-1 | 80.602 | 18.787 | 0 | 0 | 0 | 99.4 | 810.8853 | 4.290307
РСМА | 945 | 2 | 2 | 103 1-2 | 81 | 18.435 | 0 | 0.003 | 0.023 | 99.461 | 814.3896 | 4.393816
РСМА | 945 | 3 | 3 | 103 1-3 | 79.968 | 18.716 | 0.002 | 0 | 0 | 98.686 | 810.3277 | 4.272708
РСМА | 945 | 4 | 4 | 103 1-4 | 80.778 | 18.624 | 0.025 | 0 | 0.012 | 99.439 | 812.3372 | 4.337307
РСМА | 945 | 5 | 5 | 103 1-5 | 87.63 | 11.088 | 0 | 0 | 0.157 | 98.876 | 886.2616 | 7.903139
РСМА | 945 | 6 | 6 | 103 2-1 | 80.79 | 18.614 | 0.006 | 0 | 0.001 | 99.411 | 812.6867 | 4.340282
РСМА | 945 | 7 | 7 | 103 2-2 | 79.91 | 19.041 | 0.018 | 0 | 0.027 | 98.996 | 807.2043 | 4.196733
РСМА | 945 | 8 | 8 | 103 2-3 | 78.617 | 21.135 | 0.003 | 0 | 0.023 | 99.778 | 787.9192 | 3.719754
РСМА | 945 | 9 | 9 | 103 2-4 | 77.979 | 20.176 | 0 | 0 | 0.142 | 98.297 | 793.2999 | 3.864939
РСМА | 945 | 10 | 10 | 103 3-1 | 77.824 | 20.867 | 0.021 | 0 | 0.001 | 98.713 | 788.3865 | 3.729525
РСМА | 945 | 11 | 11 | 103 3-2 к | 98.156 | 0.442 | 0.055 | 0 | 1.273 | 99.957 | 981.9823 | 222.0724
РСМА | 945 | 12 | 12 | 103 3-3 | 73.533 | 25.217 | 0 | 0.029 | 0.017 | 98.796 | 744.2913 | 2.916009
РСМА | 945 | 13 | 13 | 103 3-4к | 95.388 | 5.627 | 0 | 0 | 0 | 101.028 | 944.1739 | 16.95184
РСМА | 945 | 14 | 14 | 103 3-5 | 77.071 | 22.766 | 0.031 | 0 | 0 | 99.868 | 771.7287 | 3.385355
РСМА | 945 | 15 | 15 | 103 3-6 | 81.095 | 12.967 | 0 | 0 | 0.76 | 94.823 | 855.225 | 6.253952
РСМА | 941 |  | 14 | 7 |  |  | ПЛК108
РСМА | 941 | 17 | 1 | 108 1-1 | 84.748 | 14.986 | 0.01 | 0.019 | 0.001 | 99.764 | 849.4848 | 5.655145
РСМА | 941 | 18 | 2 | 108 1-2 | 83.854 | 14.701 | 0 | 0 | 0.018 | 98.573 | 850.6792 | 5.703966
РСМА | 941 | 19 | 3 | 108 2-1 | 82.039 | 17.332 | 0 | 0 | 0 | 99.371 | 825.5829 | 4.733383
РСМА | 941 | 20 | 4 | 108 2-2 | 81.42 | 17.336 | 0 | 0 | 0.62 | 99.376 | 819.3125 | 4.696585
РСМА | 941 | 21 | 5 | 108 3-1 | 85.526 | 14.194 | 0 | 0 | 0.072 | 99.792 | 857.0426 | 6.025504
РСМА | 941 | 22 | 6 | 108 3-2 | 85.278 | 14.321 | 0.013 | 0 | 0.011 | 99.623 | 856.0071 | 5.954752
РСМА | 941 | 23 | 7 | 108 4-1 | 84.104 | 15.138 | 0 | 0 | 0 | 99.242 | 847.4638 | 5.55582
РСМА | 941 | 24 | 8 | 108 4-2 | 83.821 | 15.004 | 0 | 0 | 0.103 | 98.928 | 847.293 | 5.586577
РСМА | 941 | 25 | 9 | 108 5-1 | 84.792 | 14.692 | 0 | 0 | 0.022 | 99.506 | 852.1295 | 5.771304
РСМА | 941 | 26 | 10 | 108 5-2 | 84.642 | 15.03 | 0 | 0 | 0 | 99.672 | 849.2054 | 5.631537
РСМА | 941 | 27 | 11 | 108 6-1 | 83.66 | 15.333 | 0.024 | 0.04 | 0.05 | 99.107 | 844.1382 | 5.456206
РСМА | 941 | 28 | 12 | 108 6-2 | 84.028 | 15.154 | 0.004 | 0 | 0.326 | 99.512 | 844.4007 | 5.544939
РСМА | 941 | 29 | 13 | 108 7-1 | 86.674 | 13.271 | 0.003 | 0.08 | 0 | 100.028 | 866.4974 | 6.531083
РСМА | 941 | 30 | 14 | 108 7-2 | 86.551 | 13.553 | 0.004 | 0 | 0.524 | 100.632 | 860.0743 | 6.386114
РСМА | 718 | 30 | 10 | 3 |  |  | ПЛК117
РСМА | 718 | 31 | 1 | 117 1-1 | 75.188 | 22.579 | 0.012 | 0.39 | 0.003 | 98.172 | 765.8803 | 3.329997
РСМА | 718 | 32 | 2 | 117 1-2 | 75.095 | 23.136 | 0 | 0.428 | 0.016 | 98.675 | 761.0337 | 3.245807
РСМА | 718 | 33 | 3 | 117 1-3 | 97.618 | 1.277 | 0.007 | 0 | 0.004 | 98.918 | 986.8578 | 76.44323
РСМА | 718 | 34 | 4 | 117 2-1 | 78.943 | 19.709 | 0 | 0 | 0 | 98.652 | 800.2169 | 4.005429
РСМА | 718 | 35 | 5 | 117 2-2 | 79.314 | 19.576 | 0 | 0.041 | 0.059 | 98.99 | 801.2324 | 4.051594
РСМА | 718 | 36 | 6 | 117 3-1 | 79.11 | 19.461 | 0.027 | 0 | 0 | 98.598 | 802.3489 | 4.065053
РСМА | 718 | 37 | 7 | 117 3-2к | 97.749 | 0.964 | 0 | 0 | 0 | 98.721 | 990.1541 | 101.3994
РСМА | 718 | 38 | 8 | 117 1-4к | 94.083 | 5.051 | 0 | 0 | 0 | 99.137 | 949.02 | 18.62661
РСМА | 718 | 39 | 9 | 117 1-5 | 75.989 | 23.096 | 0 | 0.105 | 0.001 | 99.191 | 766.0876 | 3.290137
РСМА | 718 | 40 | 10 | 117 1-6 | 75.441 | 22.735 | 0 | 0.289 | 0 | 98.465 | 766.1707 | 3.318276
РСМА | 742 | 40 | 12 | 4 |  |  | ПЛК186 |  | 0.06
РСМА | 742 | 41 | 1 | 186 1-1 | 79.413 | 19.187 | 0.01 | 0 | 0 | 98.61 | 805.324 | 4.138896
РСМА | 742 | 42 | 2 | 186 1-2 | 79.733 | 19.267 | 0 | 0 | 0 | 99 | 805.3838 | 4.138319
РСМА | 742 | 43 | 3 | 186 1-3 | 79.572 | 19.308 | 0 | 0 | 0.06 | 98.94 | 804.245 | 4.121193
РСМА | 742 | 44 | 4 | 186 2-1 | 79.162 | 19.318 | 0 | 0 | 0 | 98.48 | 803.8383 | 4.097836
РСМА | 742 | 45 | 5 | 186 2-2 | 80.273 | 19.227 | 0 | 0.09 | 0 | 99.59 | 806.0347 | 4.175014
РСМА | 742 | 46 | 6 | 186 2-3 | 79.53 | 19.79 | 0 | 0 | 0 | 99.32 | 800.7451 | 4.018696
РСМА | 742 | 47 | 7 | 186 3-1 | 79.725 | 18.755 | 0 | 0 | 0.02 | 98.5 | 809.3909 | 4.250866
РСМА | 742 | 48 | 8 | 186 3-2 | 79.374 | 18.725 | 0 | 0 | 0.02 | 98.119 | 808.9565 | 4.238932
РСМА | 742 | 49 | 9 | 186 3-3 | 79.863 | 19.227 | 0 | 0 | 0 | 99.09 | 805.9643 | 4.15369
РСМА | 742 | 50 | 10 | 186 4-1 | 79.972 | 19.558 | 0.01 | 0 | 0 | 99.54 | 803.4157 | 4.088966
РСМА | 742 | 51 | 11 | 186 4-2 | 79.753 | 19.207 | 0 | 0 | 0 | 98.96 | 805.9115 | 4.152288
РСМА | 742 | 52 | 12 | 186 4-3 | 79.842 | 19.398 | 0.02 | 0 | 0.02 | 99.3 | 804.0483 | 4.115991
РСМА | 631 | 67 | 26 | 15 |  |  | ПЛК124
РСМА | 631 | 68 | 1 | 124 1-1 | 81.282 | 17.431 | 0.017 | 0 | 0.036 | 98.768 | 822.9589 | 4.663072
РСМА | 631 | 69 | 2 | 124 1-2 | 80.245 | 18.303 | 0 | 0 | 0.499 | 99.047 | 810.1709 | 4.384254
РСМА | 631 | 70 | 3 | 124 2-1 | 80.214 | 19.126 | 0.009 | 0 | 0.025 | 99.374 | 807.193 | 4.193977
РСМА | 631 | 71 | 4 | 124 2-2 | 80.105 | 18.659 | 0 | 0 | 0.934 | 99.698 | 803.4765 | 4.293103
РСМА | 631 | 72 | 5 | 124 3-1 | 80.018 | 18.646 | 0 | 0.044 | 0 | 98.708 | 810.6536 | 4.29143
РСМА | 631 | 73 | 6 | 124 3-2 | 80.054 | 18.254 | 0 | 0 | 0.232 | 98.54 | 812.4011 | 4.385559
РСМА | 631 | 74 | 7 | 124 4-1 | 80.4 | 18.835 | 0 | 0.086 | 0 | 99.331 | 809.415 | 4.268649
РСМА | 631 | 75 | 8 | 124 4-2 | 79.088 | 18.803 | 0 | 0 | 0.464 | 98.355 | 804.1076 | 4.206137
РСМА | 631 | 76 | 9 | 124 5-1 | 79.734 | 19.041 | 0 | 0.174 | 0.013 | 98.962 | 805.7032 | 4.18749
РСМА | 631 | 77 | 10 | 124 5-2 | 79.799 | 19.437 | 0 | 0.222 | 0 | 99.458 | 802.3387 | 4.10552
РСМА | 631 | 78 | 11 | 124 6-1 | 80.634 | 18.141 | 0 | 0 | 0.003 | 98.778 | 816.3154 | 4.444849
РСМА | 631 | 79 | 12 | 124 6-2 | 80.013 | 18.305 | 0 | 0 | 0.276 | 98.594 | 811.5403 | 4.371101
РСМА | 631 | 80 | 13 | 124 7-1 | 79.914 | 18.746 | 0 | 0.147 | 0 | 98.807 | 808.7889 | 4.262989
РСМА | 631 | 81 | 14 | 124 7-2 | 79.316 | 18.934 | 0 | 0 | 0.143 | 98.393 | 806.1143 | 4.189078
РСМА | 631 | 82 | 15 | 124 8-1 | 80.598 | 18.13 | 0 | 0.074 | 0.006 | 98.808 | 815.7032 | 4.44556
РСМА | 631 | 83 | 16 | 124 8-2 | 80.485 | 18.373 | 0 | 0 | 0 | 98.858 | 814.1476 | 4.380613
РСМА | 631 | 84 | 17 | 124 9-1 | 79.874 | 18.722 | 0 | 0 | 0.011 | 98.607 | 810.0236 | 4.266318
РСМА | 631 | 85 | 18 | 124 9-2 | 80.695 | 18.387 | 0.006 | 0 | 0 | 99.088 | 814.3771 | 4.388699
РСМА | 631 | 86 | 19 | 124 10-1 | 79.634 | 19.065 | 0 | 0.125 | 0.013 | 98.837 | 805.7104 | 4.176974
РСМА | 631 | 87 | 20 | 124 11-1 | 80.412 | 18.057 | 0.025 | 0 | 0 | 98.503 | 816.3406 | 4.453231
РСМА | 631 | 88 | 21 | 124 12-1 | 80.387 | 17.819 | 0.025 | 0 | 0 | 98.24 | 818.2716 | 4.511308
РСМА | 631 | 89 | 22 | 124 12-2 | 78.758 | 18.817 | 0.009 | 0.028 | 0.018 | 97.63 | 806.6988 | 4.185471
РСМА | 631 | 90 | 23 | 124 13-1 | 79.504 | 19.07 | 0.025 | 0.028 | 0.016 | 98.643 | 805.9771 | 4.169061
РСМА | 631 | 91 | 24 | 124 13-2 | 79.165 | 19.148 | 0 | 0 | 0 | 98.323 | 805.1524 | 4.134374
РСМА | 631 | 92 | 25 | 124 14-1 | 79.941 | 18.734 | 0 | 0 | 0 | 98.675 | 810.1444 | 4.267161
РСМА | 631 | 93 | 26 | 124 15-2 | 80.142 | 19.185 | 0 | 0 | 0 | 99.327 | 806.8501 | 4.177326
РСМА | 622 | 93 | 11 | 5 |  |  | ПЛК125
РСМА | 622 | 94 | 1 | 125 1-1 | 79.22 | 19.118 | 0.008 | 0.129 | 0 | 98.475 | 804.4681 | 4.143739
РСМА | 622 | 95 | 2 | 125 1-2 | 79.388 | 19.29 | 0 | 0.063 | 0.007 | 98.748 | 803.9454 | 4.1155
РСМА | 622 | 96 | 3 | 125 2-1 | 68 | 29.394 | 0 | 0.117 | 0 | 97.511 | 697.3572 | 2.313397
РСМА | 622 | 97 | 4 | 125 2-2 | 76.644 | 21.926 | 0 | 0 | 0 | 98.57 | 777.5591 | 3.495576
РСМА | 622 | 98 | 5 | 125 2-3 | 76.294 | 22.499 | 0 | 0.175 | 0 | 98.968 | 770.8956 | 3.390995
РСМА | 622 | 99 | 6 | 125 3-1 | 79.658 | 19.11 | 0 | 0 | 0.017 | 98.785 | 806.3775 | 4.168394
РСМА | 622 | 100 | 7 | 125 3-2 | 78.602 | 18.815 | 0.056 | 0.13 | 0 | 97.603 | 805.3236 | 4.177624
РСМА | 622 | 101 | 8 | 125 4-1 | 78.555 | 19.913 | 0.01 | 0 | 0 | 98.478 | 797.6909 | 3.94491
РСМА | 622 | 102 | 9 | 125 4-2 | 77.455 | 22.056 | 0 | 0.029 | 0.006 | 99.546 | 778.0825 | 3.511743
РСМА | 622 | 103 | 10 | 125 5-1 | 75.17 | 22.579 | 0 | 0.29 | 0 | 98.039 | 766.7357 | 3.3292
РСМА | 622 | 104 | 11 | 125 5-2 | 79.443 | 19.238 | 0.035 | 0 | 0.022 | 98.738 | 804.5838 | 4.129483
РСМА | 763 | 104 | 14 | 7 |  |  | ПЛК154
РСМА | 763 | 105 | 1 | 154 1-1 | 79.652 | 19.342 | 0.009 | 0 | 0 | 99.003 | 804.5413 | 4.118085
РСМА | 763 | 106 | 2 | 154 1-2 | 78.335 | 19.503 | 0 | 0 | 0.15 | 97.988 | 799.4346 | 4.016562
РСМА | 763 | 107 | 3 | 154 2-1 | 78.841 | 20.616 | 0 | 0 | 0 | 99.457 | 792.7144 | 3.824263
РСМА | 763 | 108 | 4 | 154 2-2 | 78.64 | 20.258 | 0.017 | 0 | 0.041 | 98.956 | 794.6966 | 3.881923
РСМА | 763 | 109 | 5 | 154 3-1 | 76.13 | 22.572 | 0 | 0 | 0 | 98.702 | 771.3116 | 3.372763
РСМА | 763 | 110 | 6 | 154 3-2 | 75.855 | 21.937 | 0.015 | 0 | 0.057 | 97.868 | 775.0746 | 3.457857
РСМА | 763 | 111 | 7 | 154 4-1 | 80.536 | 18.739 | 0 | 0 | 0 | 99.287 | 811.1435 | 4.297775
РСМА | 763 | 112 | 8 | 154 4-2 | 78.09 | 21.052 | 0 | 0 | 0.037 | 99.179 | 787.3643 | 3.709386
РСМА | 763 | 113 | 9 | 154 5-1 | 79.161 | 20.421 | 0 | 0 | 0.013 | 99.595 | 794.8291 | 3.876451
РСМА | 763 | 114 | 10 | 154 5-2 | 78.226 | 20.826 | 0 | 0.005 | 0.019 | 99.076 | 789.5555 | 3.75617
РСМА | 763 | 115 | 11 | 154 6-1 | 80.831 | 18.248 | 0 | 0 | 0.044 | 99.123 | 815.4616 | 4.429581
РСМА | 763 | 116 | 12 | 154 6-2 | 81.099 | 18.281 | 0.019 | 0 | 0.005 | 99.404 | 815.8525 | 4.436245
РСМА | 763 | 117 | 13 | 154 7-1 | 80.748 | 18.528 | 0.007 | 0 | 0.001 | 99.284 | 813.3033 | 4.358161
РСМА | 763 | 118 | 14 | 154 7-2 | 79.775 | 19.152 | 0.022 | 0 | 0 | 98.949 | 806.2234 | 4.165361
РСМА | 797 |  | 8 |  |  |  | ПЛК187
РСМА | 797 | 119 | 1 | 187 1-1 | 80.039 | 20.09 | 0 | 0.03 | 0.02 | 100.179 | 798.9599 | 3.984022
РСМА | 797 | 120 | 2 | 187 1-2 | 79.458 | 20.382 | 0 | 0 | 0.01 | 99.85 | 795.7737 | 3.89844
РСМА | 797 | 121 | 3 | 187 1-3 | 78.516 | 20.433 | 0 | 0 | 0.101 | 99.05 | 792.6906 | 3.842608
РСМА | 797 | 122 | 4 | 187 2-1 | 78.137 | 20.343 | 0 | 0.03 | 0 | 98.51 | 793.1885 | 3.840977
РСМА | 797 | 123 | 5 | 187 2-2 | 78.546 | 20.604 | 0 | 0 | 0.02 | 99.17 | 792.0339 | 3.812172
РСМА | 797 | 124 | 6 | 187 2-3 | 77.672 | 20.795 | 0 | 0.02 | 0.533 | 99.02 | 784.4072 | 3.735129
РСМА | 797 | 125 | 7 | 187 3-1 | 81.067 | 18.503 | 0 | 0 | 0 | 99.57 | 814.1709 | 4.38129
РСМА | 797 | 126 | 8 | 187 3-2 | 81.108 | 18.332 | 0.02 | 0 | 0 | 99.46 | 815.4836 | 4.424395
РСМА | 797 | 127 | 9 | 187 3-3 | 80.618 | 18.242 | 0.03 | 0 | 0 | 98.89 | 815.229 | 4.419362
РСМА | 797 | 128 | 10 | 187 4-1 | 81.339 | 18.121 | 0 | 0.06 | 0.02 | 99.54 | 817.1489 | 4.48866
РСМА | 797 | 129 | 11 | 187 4-2 | 80.698 | 18.192 | 0.03 | 0 | 0.01 | 98.94 | 815.6256 | 4.435906
РСМА | 797 | 130 | 12 | 187 4-3 | 82.018 | 18.462 | 0 | 0 | 0.02 | 100.5 | 816.0995 | 4.442531
РСМА | 797 | 131 | 13 | 187 5-1 | 78.767 | 20.292 | 0 | 0.01 | 0.01 | 99.079 | 794.9919 | 3.881678
РСМА | 797 | 132 | 14 | 187 5-2 | 78.337 | 20.423 | 0.01 | 0 | 0.01 | 98.78 | 793.0452 | 3.835724
РСМА | 797 | 133 | 15 | 187 5-3 | 77.996 | 20.574 | 0 | 0 | 0.01 | 98.58 | 791.195 | 3.790998
РСМА | 797 | 134 | 16 | 187 6-1 | 78.326 | 20.644 | 0 | 0.01 | 0 | 98.98 | 791.3316 | 3.794129
РСМА | 797 | 135 | 17 | 187 6-2 | 79.207 | 20.603 | 0.01 | 0 | 0.01 | 99.83 | 793.4188 | 3.84444
РСМА | 797 | 136 | 18 | 187 6-3 | 78.505 | 20.805 | 0.02 | 0 | 0.02 | 99.35 | 790.1862 | 3.773372
РСМА | 797 | 137 | 19 | 187 6-4 | 77.355 | 20.404 | 0 | 0 | 0.201 | 97.96 | 789.659 | 3.791168
РСМА | 797 | 138 | 20 | 187 7-1 | 76.216 | 22.474 | 0 | 0.03 | 0 | 98.72 | 772.0421 | 3.391297
РСМА | 797 | 139 | 21 | 187 7-2 | 76.657 | 22.282 | 0 | 0.101 | 0.02 | 99.06 | 773.8441 | 3.440311
РСМА | 797 | 140 | 22 | 187 7-3 | 76.869 | 21.73 | 0 | 0.121 | 0.03 | 98.75 | 778.4203 | 3.53746
РСМА | 797 | 141 | 23 | 187 8-1 | 78.756 | 20.754 | 0 | 0 | 0.03 | 99.54 | 791.1995 | 3.794738
РСМА | 797 | 142 | 24 | 187 8-2 | 77.513 | 20.765 | 0 | 0 | 0.261 | 98.549 | 786.5427 | 3.732868
РСМА | 797 | 143 | 25 | 187 8-3 | 77.384 | 20.273 | 0 | 0 | 0.603 | 98.26 | 787.5433 | 3.817097
РСМА |  |  | 7 |  |  |  | омчакское
РСМА |  | 144 | 1 | O 1-1 | 75.615 | 23.245 | 0 | 0.03 | 0 | 98.89 | 764.6375 | 3.252958
РСМА |  | 145 | 2 | O 1-2 | 76.387 | 23.243 | 0.01 | 0 | 0 | 99.64 | 766.6299 | 3.286452
РСМА |  | 146 | 3 | O 1-3 к | 99.29 | 1 | 0.01 | 0 | 0 | 100.3 | 989.9302 | 99.29
РСМА |  | 147 | 4 | O 2-1 | 77.168 | 21.527 | 0 | 0.495 | 0.02 | 99.21 | 777.8248 | 3.584708
РСМА |  | 148 | 5 | O 2-2 | 76.908 | 21.558 | 0 | 0.354 | 0.02 | 98.84 | 778.106 | 3.567492
РСМА |  | 149 | 6 | O 2-3 к | 95.558 | 2.071 | 0.03 | 0 | 0.02 | 97.679 | 978.286 | 46.14099
РСМА |  | 150 | 7 | O 3-1 | 76.912 | 22.688 | 0 | 0.01 | 0.01 | 99.62 | 772.0538 | 3.389986
РСМА |  | 151 | 8 | O 3-2 | 76.001 | 23.637 | 0.03 | 0.162 | 0 | 99.83 | 761.3042 | 3.21534
РСМА |  | 152 | 9 | O 3-3 | 72.813 | 23.776 | 0 | 0.172 | 0 | 96.761 | 752.5036 | 3.062458
РСМА |  | 153 | 10 | O 3-4 к | 95.878 | 3.081 | 0.04 | 0 | 0 | 99.009 | 968.3766 | 31.11912
РСМА |  | 154 | 11 | O 3-5 к | 99.209 | 1.111 | 0 | 0 | 0 | 100.32 | 988.9254 | 89.29703
РСМА |  | 155 | 12 | O 4-1 | 89.536 | 1.163 | 0 | 0 | 0.071 | 90.77 | 986.4052 | 76.9871
РСМА |  | 156 | 13 | O 4-2 | 76.032 | 22.498 | 0 | 0 | 0 | 98.53 | 771.6635 | 3.3795
РСМА |  | 157 | 14 | O 4-3 | 78.348 | 20.91 | 0 | 0.131 | 0 | 99.389 | 788.2965 | 3.746915
РСМА |  | 158 | 15 | O 5-1 | 80.489 | 19.021 | 0 | 0 | 0.03 | 99.55 | 808.5284 | 4.231586
РСМА |  | 159 | 16 | O 5-2 | 79.115 | 19.145 | 0 | 0 | 0.051 | 98.311 | 804.7421 | 4.132411
РСМА |  | 160 | 17 | O 5-3 | 80.128 | 19.052 | 0 | 0.01 | 0 | 99.19 | 807.8234 | 4.205753
РСМА |  | 161 | 18 | O 5-4 | 79.794 | 19.426 | 0.01 | 0 | 0 | 99.23 | 804.1318 | 4.107588
РСМА |  | 162 | 19 | O 5-5 к | 95.526 | 2.304 | 0.01 | 0 | 0 | 97.84 | 976.3491 | 41.4609375
РСМА |  | 163 | 20 | O 6-1 | 78.854 | 20.254 | 0 | 0.172 | 0 | 99.28 | 794.2587 | 3.893256
РСМА |  | 164 | 21 | O 6-2 | 78.492 | 20.598 | 0 | 0.02 | 0.04 | 99.15 | 791.649 | 3.810661
РСМА |  | 165 | 22 | O 6-3 | 77.87 | 20.619 | 0 | 0.04 | 0.01 | 98.539 | 790.2455 | 3.776614
РСМА |  | 166 | 23 | O 7-1 | 80.745 | 18.375 | 0 | 0 | 0.01 | 99.13 | 814.5365 | 4.394286
РСМА |  | 167 | 24 | O 7-2 | 81.012 | 18.808 | 0 | 0 | 0 | 99.82 | 811.5808 | 4.307316
РСМА |  | 168 | 25 | O 7-3 | 86.229 | 10.761 | 0 | 0 | 0.03 | 97.02 | 888.7755 | 8.013103
СЭМ | 770 | [5 empty] | ПЛК770
СЭМ | 770 | 1 | 1 | 770-1-1 | 77.9 | 21.63 |  |  |  | 99.53 | 782.6786 | 3.601479
СЭМ | 770 | 2 | 2 | 770-2-1 | 81.26 | 17.71 |  |  |  | 98.97 | 821.0569 | 4.588368
СЭМ | 770 | 3 | 3 | 770-3-1 | 78.79 | 20.84 |  |  |  | 99.63 | 790.8261 | 3.78071
СЭМ | 770 | 4 | 4 | 770-4-1 | 78.83 | 20.74 |  |  |  | 99.57 | 791.7043 | 3.800868
СЭМ | 770 | 5 | 5 | 770-5-1 | 85.73 | 13.75 |  |  |  | 99.48 | 861.7813 | 6.234909
СЭМ | 770 | 6 | 6 | 770-6-1 | 78.68 | 19.17 |  |  |  | 97.85 | 804.0879 | 4.10433
СЭМ | 770 | 7 | 7 | 770-7-1 | 78.89 | 20.79 |  |  |  | 99.68 | 791.4326 | 3.794613
СЭМ | 770 | 8 | 8 | 770-8-1 | 87.14 | 11.46 |  |  |  | 98.6 | 883.7728 | 7.603839
СЭМ | 770 | 9 | 9 | 770-9-1 | 78.99 | 20.17 |  |  |  | 99.16 | 796.5914 | 3.916212
СЭМ | 770 | 10 | 10 | 770-10-1 | 80.34 | 17.34 |  |  |  | 97.68 | 822.4816 | 4.633218
СЭМ | 770 | 11 | 11 | 770-11-1 | 77.32 | 22.57 |  |  |  | 99.89 | 774.0515 | 3.425786
СЭМ | 770 | 12 | 12 | 770-12-1 | 79.13 | 20.55 |  |  |  | 99.68 | 793.8403 | 3.850608
СЭМ | 770 | 13 | 13 | 770-13-1 | 83.11 | 11.03 |  |  |  | 94.14 | 882.8341 | 7.534905
СЭМ | 770 | 14 | 14 | 770-14-1 | 86.67 | 12.12 |  |  |  | 98.79 | 877.3155 | 7.15099
СЭМ | 770 | 15 | 15 | 770-15-1 | 77.94 | 21.53 |  |  |  | 99.47 | 783.5528 | 3.620065
СЭМ | 770 | 16 | 16 | 770-16-1 | 78.1 | 18.83 |  |  |  | 96.93 | 805.7361 | 4.147637
СЭМ | 770 | 17 | 17 | 770-17-1 | 77.7 | 21.77 |  |  |  | 99.47 | 781.14 | 3.569132
СЭМ | 770 | 18 | 18 | 770-18-1 | 82.37 | 17.46 |  |  |  | 99.83 | 825.1027 | 4.71764
СЭМ | 770 | 19 | 19 | 770-19-1 | 84.32 | 14.99 |  |  |  | 99.31 | 849.0585 | 5.625083
СЭМ | 770 | 20 | 20 | 770-20-1 | 79.05 | 20.66 |  |  |  | 99.71 | 792.7991 | 3.826234
СЭМ | 770 | 21 | 21 | 770-21-1 | 80.06 | 17.35 |  |  |  | 97.41 | 821.8869 | 4.614409
СЭМ | 770 | 22 | 22 | 770-22-1 | 81.55 | 15.54 |  |  |  | 97.09 | 839.9423 | 5.247748
СЭМ | 770 | 23 | 23 | 770-22-2 | 79.69 | 15.9 |  |  |  | 95.59 | 833.6646 | 5.01195
СЭМ | 770 | 24 | 24 | 770-23-1 | 53.13 | 11.21 |  |  |  | 64.34 | 825.7694 | 4.739518
СЭМ | 712 | 25 |  | ПЛК118 | 76.28 | 21.62 |  |  |  | 97.9 | 779.1624 | 3.528215
СЭМ | 712 | 26 |  | ПЛК160 золото в рубашке (скородит) | 50.49 | 15.78 |  |  |  | 66.27 | 761.8832 | 3.19962
СЭМ | 581.2 | 27 |  | ПЛК143 | 99.48 | 0.5 |  |  |  | 99.98 | 994.999 | 198.96
СЭМ | 580.7 | 28 |  | ПЛК128 | 89.11 | 10.89 |  |  |  | 100 | 891.1 | 8.182736
СЭМ | 945 | 29 |  | ПЛК103 | 97.22 | 2.78 |  |  |  | 100 | 972.2 | 34.97122
ПЛК146
СЭМ | 566 | 30 | 1 | ПЛК146-1-1 | 78.48 | 21.62 |  |  |  | 100.1 | 784.016 | 3.629972
СЭМ | 566 | 31 | 2 | ПЛК146-1-2 | 79.57 | 20.89 |  |  |  | 100.46 | 792.0565 | 3.809
СЭМ | 566 | 32 | 3 | ПЛК146-1-3 | 79 | 20.63 |  |  |  | 99.63 | 792.9339 | 3.829375
СЭМ | 566 | 33 | 4 | ПЛК146-1-4 | 80.54 | 21.43 |  |  |  | 101.97 | 789.8401 | 3.758283
СЭМ | 566 | 34 | 5 | ПЛК146-1-5 | 79.28 | 20.72 |  |  |  | 100 | 792.8 | 3.826255
СЭМ | 566 | 35 | 6 | ПЛК146-2-1 | 81.63 | 19.86 |  |  |  | 101.49 | 804.3157 | 4.110272
СЭМ | 566 | 36 | 7 | ПЛК146-2-2 | 81.73 | 18.27 |  |  |  | 100 | 817.3 | 4.473454
СЭМ | 566 | 37 | 8 | ПЛК146-2-3 | 80.61 | 18.97 |  |  |  | 99.58 | 809.4999 | 4.249341
СЭМ | 566 | 38 | 9 | ПЛК146-2-4 | 80.85 | 18.93 |  |  |  | 99.78 | 810.2826 | 4.270998
СЭМ | 566 | 39 | 10 | ПЛК146-3-1 | 80.15 | 19.85 |  |  |  | 100 | 801.5 | 4.037783
СЭМ | 566 | 40 | 11 | ПЛК146-4-1 | 81.86 | 18.76 |  |  |  | 100.62 | 813.556 | 4.363539
СЭМ | 566 | 41 | 12 | ПЛК146-4-2 | 81.02 | 20.66 |  |  |  | 101.68 | 796.8135 | 3.921588
ПЛК154
СЭМ | 762.8 | 42 | 1 | ПЛК154-1-1 | 82.63 | 18.28 |  |  |  | 100.91 | 818.8485 | 4.520241
СЭМ | 762.8 | 43 | 2 | ПЛК154-1-2 | 79.46 | 20.26 |  |  |  | 99.72 | 796.8311 | 3.922014
СЭМ | 762.8 | 44 | 3 | ПЛК154-2-1 | 80.73 | 19.25 |  |  |  | 99.98 | 807.4615 | 4.193766
СЭМ | 762.8 | 45 | 4 | ПЛК154-2-2 | 78.26 | 22.1 |  |  |  | 100.36 | 779.7927 | 3.541176